## Sheet1
フィラメント収縮補正について補正値を求めるため、下記の条件にて造形しました。
➀ | 造形条件
1辺５0mmの立方体を2つ造形（右写真）
・一つはフィラメント収縮補正なし
・もう一つは補正値あり
積層ピッチは一律0.2mmとする。
充填率は15%
材質はABS（グレー）
充填方法はジャイロイド
プラットフォームは「ラフトとブリム」の設定
（基本的にはデフォルトの設定にて作製）
② | 寸法の測定方法
測定器はマイクロメーターを使用
測定ポイントは下記の通り
マイクロメーターにて面間測定
一面25ポイントの測定を行い、X軸、Y軸、Z軸の計75ポイントの測定を実施
③ | 寸法の測定結果
・フィラメント収縮補正なし
| 積層ピッチ | 充填率（％） | 寸法 | ① | ② | ③ | ④ | ⑤ | ⑥ | ⑦ | ⑧ | ⑨ | ⑩ | ⑪ | ⑫ | ⑬ | ⑭ | ⑮ | ⑯ | ⑰ | ⑱ | ⑲ | ⑳ | ㉑ | ㉒ | ㉓ | ㉔ | ㉕ | 最小 | 最大 | 標準偏差 | 平均
| 0.2 | 15 | 測定値X | 49.752 | 49.758 | 49.759 | 49.755 | 49.758 | 49.746 | 49.761 | 49.765 | 49.764 | 49.76 | 49.74 | 49.76 | 49.769 | 49.759 | 49.756 | 49.75 | 49.762 | 49.769 | 49.76 | 49.746 | 49.739 | 49.752 | 49.754 | 49.74 | 49.724 | 49.724 | 49.769 | 0.010287 | 49.7543
|  |  | 差（B-A） | 0.248 | 0.242 | 0.241 | 0.245 | 0.242 | 0.254 | 0.239 | 0.235 | 0.236 | 0.24 | 0.26 | 0.24 | 0.231 | 0.241 | 0.244 | 0.25 | 0.238 | 0.231 | 0.24 | 0.254 | 0.261 | 0.248 | 0.246 | 0.26 | 0.276 | 0.231 | 0.276 |  | 0.24568
|  |  | 収縮率 | 99.5% | 99.52% | 99.52% | 99.51% | 99.52% | 99.49% | 99.52% | 99.53% | 99.53% | 99.52% | 99.48% | 99.52% | 99.54% | 99.52% | 99.51% | 99.5% | 99.52% | 99.54% | 99.52% | 99.49% | 99.48% | 99.5% | 99.51% | 99.48% | 99.45% | 99.45% | 99.54% |  | 99.51%
|  |  | 測定値Y | 49.776 | 49.763 | 49.756 | 49.748 | 49.765 | 49.768 | 49.767 | 49.758 | 49.754 | 49.772 | 49.776 | 49.772 | 49.76 | 49.753 | 49.761 | 49.769 | 49.769 | 49.763 | 49.757 | 49.761 | 49.741 | 49.747 | 49.733 | 49.735 | 49.745 | 49.733 | 49.776 | 0.011745 | 49.7588
|  |  | 差（B-A） | 0.224 | 0.237 | 0.244 | 0.252 | 0.235 | 0.232 | 0.233 | 0.242 | 0.246 | 0.228 | 0.224 | 0.228 | 0.24 | 0.247 | 0.239 | 0.231 | 0.231 | 0.237 | 0.243 | 0.239 | 0.259 | 0.253 | 0.267 | 0.265 | 0.255 | 0.224 | 0.267 |  | 0.24124
|  |  | 収縮率 | 99.55% | 99.53% | 99.51% | 99.5% | 99.53% | 99.54% | 99.53% | 99.52% | 99.51% | 99.54% | 99.55% | 99.54% | 99.52% | 99.51% | 99.52% | 99.54% | 99.54% | 99.53% | 99.51% | 99.52% | 99.48% | 99.49% | 99.47% | 99.47% | 99.49% | 99.47% | 99.55% |  | 99.52%
|  |  | 測定値Z | 49.785 | 49.841 | 49.861 | 49.856 | 49.828 | 49.854 | 49.864 | 49.874 | 49.874 | 49.882 | 49.876 | 49.875 | 49.887 | 49.901 | 49.909 | 49.886 | 49.876 | 49.889 | 49.887 | 49.883 | 49.83 | 49.878 | 49.877 | 49.855 | 49.851 | 49.785 | 49.909 | 0.02578 | 49.8672
|  |  | 差（B-A） | 0.215 | 0.159 | 0.139 | 0.144 | 0.172 | 0.146 | 0.136 | 0.126 | 0.126 | 0.118 | 0.124 | 0.125 | 0.113 | 0.099 | 0.091 | 0.114 | 0.124 | 0.111 | 0.113 | 0.117 | 0.17 | 0.122 | 0.123 | 0.145 | 0.149 | 0.091 | 0.215 |  | 0.13284
|  |  | 収縮率 | 99.57% | 99.68% | 99.72% | 99.71% | 99.66% | 99.71% | 99.73% | 99.75% | 99.75% | 99.76% | 99.75% | 99.75% | 99.77% | 99.8% | 99.82% | 99.77% | 99.75% | 99.78% | 99.77% | 99.77% | 99.66% | 99.76% | 99.75% | 99.71% | 99.7% | 99.57% | 99.82% |  | 99.73%
3軸の測定値のそれぞれの平均値
| X軸： | 49.754
| Y軸： | 49.759
| Z軸： | 49.867
補正値を求めるため、設計値50mmからそれぞれ引き、スケーリング係数を求める
(50-49.754)*100=100.49
(50-49.759)*100=100.48
(50-49.867)*100=100.27
ideaMakerの下記の設定画面にて上記の係数を入力し、再度同条件にて造形
・フィラメント収縮補正あり
| 積層ピッチ | 充填率（％） | 寸法 | ① | ② | ③ | ④ | ⑤ | ⑥ | ⑦ | ⑧ | ⑨ | ⑩ | ⑪ | ⑫ | ⑬ | ⑭ | ⑮ | ⑯ | ⑰ | ⑱ | ⑲ | ⑳ | ㉑ | ㉒ | ㉓ | ㉔ | ㉕ | 最小 | 最大 | 標準偏差 | 平均
| 0.2 | 15 | 測定値X | 50.029 | 50.026 | 50.021 | 50.008 | 50.015 | 50.018 | 50.03 | 50.028 | 50.021 | 50.02 | 50.015 | 50.017 | 50.022 | 50.021 | 50.017 | 49.997 | 50.012 | 50.024 | 50.019 | 50.016 | 49.989 | 50 | 50.003 | 50.005 | 49.997 | 49.989 | 50.03 | 0.010692 | 50.0148
|  |  | 差（B-A） | -0.029 | -0.026 | -0.021 | -0.008 | -0.015 | -0.018 | -0.03 | -0.028 | -0.021 | -0.02 | -0.015 | -0.017 | -0.022 | -0.021 | -0.017 | 0.003 | -0.012 | -0.024 | -0.019 | -0.016 | 0.011 | 0 | -0.003 | -0.005 | 0.003 | -0.03 | 0.011 |  | -0.0148
|  |  | 収縮率 | 100.1% | 100.1% | 100% | 100% | 100% | 100% | 100.1% | 100.1% | 100% | 100% | 100% | 100% | 100% | 100% | 100% | 99.99% | 100% | 100% | 100% | 100% | 99.98% | 100% | 100% | 100% | 99.99% | 99.98% | 100.1% |  | 100%
|  |  | 測定値Y | 50.016 | 50.007 | 50.007 | 49.995 | 50.006 | 50.016 | 50.016 | 50.03 | 50.02 | 50.018 | 50.003 | 50.015 | 50.02 | 50.013 | 50.009 | 49.992 | 50.004 | 50.01 | 50.001 | 49.995 | 49.97 | 49.997 | 49.998 | 49.997 | 50 | 49.97 | 50.03 | 0.012003 | 50.0062
|  |  | 差（B-A） | -0.016 | -0.007 | -0.007 | 0.005 | -0.006 | -0.016 | -0.016 | -0.03 | -0.02 | -0.018 | -0.003 | -0.015 | -0.02 | -0.013 | -0.009 | 0.008 | -0.004 | -0.01 | -0.001 | 0.005 | 0.03 | 0.003 | 0.002 | 0.003 | 0 | -0.03 | 0.03 |  | -0.0062
|  |  | 収縮率 | 100% | 100% | 100% | 99.99% | 100% | 100% | 100% | 100.1% | 100% | 100% | 100% | 100% | 100% | 100% | 100% | 99.98% | 100% | 100% | 100% | 99.99% | 99.94% | 99.99% | 100% | 99.99% | 100% | 99.94% | 100.1% |  | 100%
|  |  | 測定値Z | 49.77 | 49.831 | 49.851 | 49.842 | 49.796 | 49.836 | 49.857 | 49.872 | 49.867 | 49.847 | 49.842 | 49.86 | 49.88 | 49.878 | 49.866 | 49.828 | 49.859 | 49.882 | 49.878 | 49.854 | 49.794 | 49.848 | 49.862 | 49.838 | 49.793 | 49.77 | 49.882 | 0.029239 | 49.8452
|  |  | 差（B-A） | 0.23 | 0.169 | 0.149 | 0.158 | 0.204 | 0.164 | 0.143 | 0.128 | 0.133 | 0.153 | 0.158 | 0.14 | 0.12 | 0.122 | 0.134 | 0.172 | 0.141 | 0.118 | 0.122 | 0.146 | 0.206 | 0.152 | 0.138 | 0.162 | 0.207 | 0.118 | 0.23 |  | 0.15476
|  |  | 収縮率 | 99.54% | 99.66% | 99.7% | 99.68% | 99.59% | 99.67% | 99.71% | 99.74% | 99.73% | 99.69% | 99.68% | 99.72% | 99.76% | 99.76% | 99.73% | 99.66% | 99.72% | 99.76% | 99.76% | 99.71% | 99.59% | 99.7% | 99.72% | 99.68% | 99.59% | 99.54% | 99.76% |  | 99.69%
それぞれの測定結果を下記にグラフ化
④ | 考察
X軸とY軸については、フィラメント収縮補正値を入れることで設計値(50mm）にかなり近い値となった。
Z軸については、ほとんど変化がなく原因が不明
一度メーカーに問い合わせし、解決方法はないか確認